## Perfil
Nombre de escuela: | Futuro Verde |  | FUTURO VERDE
Localización: | Cóbano, Puntarenas |  | DATOS DE CAMPO
Longitud a intervenir: | 218,3 metros |  | N° Golpes | Lectura | Acumulado |  | ENSAYO DCP
Ubicación: | N 9°39´57,9´´ | W 85°06´17,2´´ | 0 | 40 | 0
|  |  | 3 | 66 | 26
|  |  | 3 | 91 | 51
|  |  | 2 | 111 | 71
|  |  | 2 | 120 | 80
|  |  | 2 | 127 | 87
|  |  | 3 | 132 | 92
|  |  | 3 | 136 | 96
|  |  | 5 | 143 | 103
|  |  | 5 | 157 | 117
|  |  | 3 | 169 | 129
|  |  | 3 | 184 | 144
|  |  | 3 | 209 | 169
|  |  | 2 | 228 | 188
|  |  | 2 | 248 | 208
|  |  | 2 | 273 | 233
|  |  | 1 | 286 | 246
Descripción de sitio: | Las condiciones actuales en esta vía muestran una capa de únicamente 4cm de espesor de material de lastre fino, posterior a esta capa se tiene un suelo arcilloso (a confirmar por laboratorio) color rojizo. La escasa presencia de material granular hace que esta vía sea propensa a deformaciones en periodos de lluvia. Cualquier intervención en este sitio requerirá de la incorporación de material nuevo. |  | 1 | 298 | 258
|  |  | 1 | 311 | 271
|  |  | 1 | 323 | 283
|  |  | 1 | 337 | 297
|  |  | 1 | 350 | 310
|  |  | 1 | 362 | 322
|  |  | 1 | 374 | 334
|  |  | 1 | 388 | 348 |  | Los primeros 10cm de material consistentes en una mezcla de lastre con suelo compactado muestran una mayor capacidad de soporte (CBR 50% en promedio), sin embargo, el material por debajo de esta primera capa presenta una condición de menor capacidad (CBR de 16% en promedio, 3000 psf) lo cual es usual para un suelo de este tipo en condición no saturada como la encontrada en sitio. Es importante mencionar que en condición saturada estos valores de CBR es posible que desciendan considerablemente.
|  |  | 1 | 401 | 361
|  |  | 1 | 413 | 373
|  |  | 1 | 429 | 389
|  |  | 1 | 448 | 408
Fotografías:
CONTEO DE TRÁNSITO
|  |  |  | Start Time | Clase 1 | Clase 2 | Clase 3 | Clase 4 | Clase 5 | Total
[5 empty] | Bicicletas-Motos | Livianos-PickUp | Camion C2+ | Camion C2,C3,C4,BUS | Camion T3-S2 y Mayores
|  |  |  | 10:00 | 8 | 18 | 7 | 1 | 0 | 34
|  |  |  | 11:00 | 8 | 28 | 7 | 3 | 0 | 46
|  |  |  | 12 p.m. | 8 | 44 | 5 | 1 | 0 | 58
|  |  |  | 13:00 | 6 | 23 | 3 | 3 | 0 | 35
|  |  |  | 14:00 | 9 | 33 | 6 | 1 | 0 | 49
|  |  |  | 15:00 | 6 | 32 | 6 | 4 | 0 | 48
|  |  |  | 16:00 | 6 | 42 | 1 | 1 | 0 | 50
|  |  |  | 17:00 | 15 | 35 | 5 | 2 | 0 | 57
|  |  |  | 18:00 | 5 | 15 | 5 | 1 | 0 | 26
|  |  |  | 19:00 | 2 | 13 | 2 | 2 | 0 | 19
|  |  |  | 20:00 | 3 | 10 | 4 | 1 | 0 | 18
|  |  |  | 21:00 | 1 | 9 | 0 | 0 | 0 | 10
|  |  |  | 22:00 | 0 | 7 | 0 | 0 | 0 | 7
|  |  |  | 23:00 | 0 | 4 | 0 | 0 | 0 | 4
|  |  |  | 02/11/15 | 0 | 2 | 0 | 0 | 0 | 2
|  |  |  | 01:00 | 0 | 2 | 0 | 0 | 0 | 2
|  |  |  | 02:00 | 0 | 1 | 0 | 0 | 0 | 1
|  |  |  | 03:00 | 0 | 2 | 1 | 1 | 0 | 4
|  |  |  | 04:00 | 0 | 0 | 0 | 0 | 0 | 0
|  |  |  | 05:00 | 7 | 9 | 0 | 0 | 0 | 16
|  |  |  | 06:00 | 9 | 23 | 6 | 3 | 0 | 41
|  |  |  | 07:00 | 13 | 34 | 1 | 4 | 1 | 53
|  |  |  | Total | 106 | 386 | 59 | 28 | 1 | 580
|  |  |  | Porcentaje | 18.28% | 66.55% | 10.17% | 4.828% | 0.1724%
|  |  |  | TPD | [5 empty] | 647
GRANULAR
SUELO
SUELO
GRANULAR
SUELO

## DCP
FUTURO VERDE
DATOS DE CAMPO
N° Golpes | Lectura | Acumulado
0 | 40 | 0
3 | 66 | 26
3 | 91 | 51
2 | 111 | 71
2 | 120 | 80
2 | 127 | 87
3 | 132 | 92
3 | 136 | 96
5 | 143 | 103
5 | 157 | 117
3 | 169 | 129
3 | 184 | 144
3 | 209 | 169
2 | 228 | 188
2 | 248 | 208
2 | 273 | 233
1 | 286 | 246
1 | 298 | 258
1 | 311 | 271
1 | 323 | 283
1 | 337 | 297
1 | 350 | 310
1 | 362 | 322
1 | 374 | 334
1 | 388 | 348 | Los primeros 10cm de material consistentes en una mezcla de lastre con suelo compactado muestran una mayor capacidad de soporte (CBR 50% en promedio), sin embargo, el material por debajo de esta primera capa presenta una condición de menor capacidad (CBR de 16% en promedio, 3000 psf) lo cual es usual para un suelo de este tipo en condición no saturada como la encontrada en sitio. Es importante mencionar que en condición saturada estos valores de CBR es posible que desciendan considerablemente.
1 | 401 | 361
1 | 413 | 373
1 | 429 | 389
1 | 448 | 408
GRANULAR
SUELO
Note on A4: Check type hammer used in box above. If both hammers were used Type: " 1 " for 17.6 lb hammer " 2 " for 10.1 lb hammer

## Conteo Transito
Start Time | Clase 1 | Clase 2 | Clase 3 | Clase 4 | Clase 5 | Total
| Bicicletas-Motos | Livianos-PickUp | Camion C2+ | Camion C2,C3,C4,BUS | Camion T3-S2 y Mayores
10:00 | 8 | 18 | 7 | 1 | 0 | 34
11:00 | 8 | 28 | 7 | 3 | 0 | 46
12 p.m. | 8 | 44 | 5 | 1 | 0 | 58
13:00 | 6 | 23 | 3 | 3 | 0 | 35
14:00 | 9 | 33 | 6 | 1 | 0 | 49
15:00 | 6 | 32 | 6 | 4 | 0 | 48
16:00 | 6 | 42 | 1 | 1 | 0 | 50
17:00 | 15 | 35 | 5 | 2 | 0 | 57
18:00 | 5 | 15 | 5 | 1 | 0 | 26
19:00 | 2 | 13 | 2 | 2 | 0 | 19
20:00 | 3 | 10 | 4 | 1 | 0 | 18
21:00 | 1 | 9 | 0 | 0 | 0 | 10
22:00 | 0 | 7 | 0 | 0 | 0 | 7
23:00 | 0 | 4 | 0 | 0 | 0 | 4
02/11/15 | 0 | 2 | 0 | 0 | 0 | 2
01:00 | 0 | 2 | 0 | 0 | 0 | 2
02:00 | 0 | 1 | 0 | 0 | 0 | 1
03:00 | 0 | 2 | 1 | 1 | 0 | 4
04:00 | 0 | 0 | 0 | 0 | 0 | 0
05:00 | 7 | 9 | 0 | 0 | 0 | 16
06:00 | 9 | 23 | 6 | 3 | 0 | 41
07:00 | 13 | 34 | 1 | 4 | 1 | 53
Total | 106 | 386 | 59 | 28 | 1 | 580
Porcentaje | 18.28% | 66.55% | 10.17% | 4.828% | 0.1724%
TPD | [5 empty] | 647