## Perfil
Nombre de escuela: | Cabuya |  | CABUYA
Localización: | Cóbano, Puntarenas |  | DATOS DE CAMPO
Longitud a intervenir: | 174,5 metros |  | N° Golpes | Lectura | Acumulado |  | ENSAYO DCP
Ubicación: | N 9°36´10,9´ | W 85°05´17,7´´ | 0 | 25 | 0
|  |  | 2 | 66 | 41
|  |  | 2 | 93 | 68
|  |  | 2 | 112 | 87
|  |  | 2 | 129 | 104
|  |  | 2 | 144 | 119
|  |  | 1 | 153 | 128
|  |  | 1 | 159 | 134
|  |  | 1 | 171 | 146
|  |  | 1 | 180 | 155
|  |  | 1 | 190 | 165
|  |  | 1 | 201 | 176
|  |  | 1 | 211 | 186
|  |  | 1 | 224 | 199
|  |  | 1 | 235 | 210
|  |  | 1 | 249 | 224
|  |  | 1 | 265 | 240
Descripción de sitio: | En esta vía se tiene un condición de material de lastre redondeado en un espesor de unos 10cm de espesor seguido de un material limoso con presencia de arenas. Se encontró una superficie deformada que no ofrece adecuadas condiciones para el tránsito de vehiculos. No hay obras de drenaje ni de canalización aguas superficiales. El tránsito medido en sitio es bajo. |  | 1 | 280 | 255
|  |  | 1 | 296 | 271
|  |  | 1 | 313 | 288
|  |  | 1 | 330 | 305
|  |  | 1 | 346 | 321
|  |  | 1 | 366 | 341
|  |  | 1 | 384 | 359
|  |  | 1 | 404 | 379 |  | La existencia de una capa de material de lastre suelto en la superficie se muestra en el incremento de resistencia en los primeros 10cm de la estructura, posterior a esta capa existe un suelo con presencia de arena y suelo limoso (a confirmar por el laboratorio) que muestra una resistencia menor (CBR 10-15% y capacidad de soporte cercana a los 3000psf).
|  |  | 1 | 425 | 400
|  |  | 1 | 446 | 421
|  |  | 1 | 467 | 442
|  |  | 1 | 488 | 463
Fotografías:
CONTEO DE TRÁNSITO
|  |  |  | Start Time | Clase 1 | Clase 2 | Clase 3 | Clase 4 | Clase 5 | Total
[5 empty] | Bicicletas-Motos | Livianos-PickUp | Camion C2+ | Camion C2,C3,C4,BUS | Camion T3-S2 y Mayores
|  |  |  | 19:00 | 5 | 5 | 1 | 1 | 0 | 12
|  |  |  | 20:00 | 3 | 7 | 1 | 0 | 0 | 11
|  |  |  | 21:00 | 3 | 1 | 0 | 0 | 0 | 4
|  |  |  | 22:00 | 3 | 0 | 0 | 0 | 0 | 3
|  |  |  | 23:00 | 0 | 1 | 0 | 1 | 0 | 2
|  |  |  | 02/11/15 | 0 | 0 | 0 | 0 | 0 | 0
|  |  |  | 01:00 | 1 | 0 | 0 | 0 | 0 | 1
|  |  |  | 02:00 | 0 | 0 | 0 | 0 | 0 | 0
|  |  |  | 03:00 | 0 | 0 | 0 | 0 | 0 | 0
|  |  |  | 04:00 | 0 | 0 | 0 | 0 | 0 | 0
|  |  |  | 05:00 | 1 | 5 | 0 | 0 | 0 | 6
|  |  |  | 06:00 | 2 | 14 | 0 | 0 | 0 | 16
|  |  |  | 07:00 | 4 | 16 | 0 | 0 | 0 | 20
|  |  |  | 08:00 | 3 | 7 | 0 | 0 | 0 | 10
|  |  |  | 09:00 | 4 | 17 | 0 | 0 | 0 | 21
|  |  |  | 10:00 | 9 | 30 | 1 | 0 | 0 | 40
|  |  |  | 11:00 | 10 | 17 | 1 | 0 | 0 | 28
|  |  |  | 12 p.m. | 6 | 20 | 0 | 0 | 0 | 26
|  |  |  | 13:00 | 8 | 21 | 1 | 0 | 0 | 30
|  |  |  | 14:00 | 4 | 11 | 1 | 0 | 0 | 16
|  |  |  | 15:00 | 7 | 11 | 0 | 0 | 0 | 18
|  |  |  | 16:00 | 11 | 16 | 1 | 0 | 0 | 28
|  |  |  | 17:00 | 6 | 18 | 1 | 0 | 0 | 25
|  |  |  | Total | 90 | 217 | 8 | 2 | 0 | 317
|  |  |  | Porcentaje | 28.39% | 68.45% | 2.524% | 0.6309% | 0%
|  |  |  | TPD/TPDA | [5 empty] | 331
GRANULAR
SUELO

## DCP
CABUYA
DATOS DE CAMPO
N° Golpes | Lectura | Acumulado
0 | 25 | 0
2 | 66 | 41
2 | 93 | 68
2 | 112 | 87
2 | 129 | 104
2 | 144 | 119
1 | 153 | 128
1 | 159 | 134
1 | 171 | 146
1 | 180 | 155
1 | 190 | 165
1 | 201 | 176
1 | 211 | 186
1 | 224 | 199
1 | 235 | 210
1 | 249 | 224
1 | 265 | 240
1 | 280 | 255
1 | 296 | 271
1 | 313 | 288
1 | 330 | 305
1 | 346 | 321
1 | 366 | 341
1 | 384 | 359
1 | 404 | 379 | La existencia de una capa de material de lastre suelto en la superficie se muestra en el incremento de resistencia en los primeros 10cm de la estructura, posterior a esta capa existe un suelo con presencia de arena y suelo limoso (a confirmar por el laboratorio) que muestra una resistencia menor (CBR 10-15% y capacidad de soporte cercana a los 3000psf).
1 | 425 | 400
1 | 446 | 421
1 | 467 | 442
1 | 488 | 463
GRANULAR
SUELO
Note on A4: Check type hammer used in box above. If both hammers were used Type: " 1 " for 17.6 lb hammer " 2 " for 10.1 lb hammer

## Conteo Transito
Start Time | Clase 1 | Clase 2 | Clase 3 | Clase 4 | Clase 5 | Total
| Bicicletas-Motos | Livianos-PickUp | Camion C2+ | Camion C2,C3,C4,BUS | Camion T3-S2 y Mayores
19:00 | 5 | 5 | 1 | 1 | 0 | 12
20:00 | 3 | 7 | 1 | 0 | 0 | 11
21:00 | 3 | 1 | 0 | 0 | 0 | 4
22:00 | 3 | 0 | 0 | 0 | 0 | 3
23:00 | 0 | 1 | 0 | 1 | 0 | 2
02/11/15 | 0 | 0 | 0 | 0 | 0 | 0
01:00 | 1 | 0 | 0 | 0 | 0 | 1
02:00 | 0 | 0 | 0 | 0 | 0 | 0
03:00 | 0 | 0 | 0 | 0 | 0 | 0
04:00 | 0 | 0 | 0 | 0 | 0 | 0
05:00 | 1 | 5 | 0 | 0 | 0 | 6
06:00 | 2 | 14 | 0 | 0 | 0 | 16
07:00 | 4 | 16 | 0 | 0 | 0 | 20
08:00 | 3 | 7 | 0 | 0 | 0 | 10
09:00 | 4 | 17 | 0 | 0 | 0 | 21
10:00 | 9 | 30 | 1 | 0 | 0 | 40
11:00 | 10 | 17 | 1 | 0 | 0 | 28
12 p.m. | 6 | 20 | 0 | 0 | 0 | 26
13:00 | 8 | 21 | 1 | 0 | 0 | 30
14:00 | 4 | 11 | 1 | 0 | 0 | 16
15:00 | 7 | 11 | 0 | 0 | 0 | 18
16:00 | 11 | 16 | 1 | 0 | 0 | 28
17:00 | 6 | 18 | 1 | 0 | 0 | 25
Total | 90 | 217 | 8 | 2 | 0 | 317
Porcentaje | 28.39% | 68.45% | 2.524% | 0.6309% | 0%
TPD/TPDA | [5 empty] | 331