## Información general
Nombre de escuela: | San Isidro |  | SAN ISIDRO
Localización: | Cóbano, Puntarenas |  | DATOS DE CAMPO
Longitud a intervenir | 188,5 metros |  | N° Golpes | Lectura | Acumulado |  | ENSAYO DCP
Ubicación: | N 9°39´08,6´´ | W 85°08´01,0´´ | 0 | 27 | 0
|  |  | 3 | 94 | 67
|  |  | 2 | 123 | 96
|  |  | 1 | 138 | 111
|  |  | 1 | 147 | 120
|  |  | 1 | 159 | 132
|  |  | 1 | 172 | 145
|  |  | 1 | 188 | 161
|  |  | 2 | 211 | 184
|  |  | 2 | 231 | 204
|  |  | 2 | 265 | 238
|  |  | 1 | 283 | 256
|  |  | 1 | 302 | 275
|  |  | 1 | 327 | 300
|  |  | 1 | 356 | 329
|  |  | 1 | 383 | 356
|  |  | 1 | 411 | 384
Descripción de sitio: | Se encontró una capa de 43 cm de material rocoso mezclado con suelo cohesivo (posiblemente una arcilla de alta plasticidad). Por debajo de este nivel se ubica un material posiblemente constituido por arcillas de alta plasticidad de color café rojizo. El tránsito de la zona es moderado con presencia de vehiculos livianos predominantemente. |  | 1 | 435 | 408
|  |  | 1 | 466 | 439
|  |  | 1 | 496 | 469
|  |  | 1 | 534 | 507
|  |  | 1 | 576 | 549
|  |  | 1 | 634 | 607
|  |  | 1 | 688 | 661
|  |  | 1 | 732 | 705 |  | Los resultados muestran que existe una clara diferencia entre la capacidad de soporte de la primera capa de material granular mezclado con suelo y la capa inferior de suelo cohesivo. El valor de CBR de la capa granular es superior a 6% con picos de hasta 20%. El suelo presenta valores mínimos de 3% y en promedio de un 5%, lo cual es esperable de un suelo de este tipo. La capacidad de soporte en psf (libras por pie cuadrado) varia entre 2500-3000psf en la capa granular y entre 1200-1800psf.
|  |  | 1 | 769 | 742
|  |  | 1 | 808 | 781
Fotografías:
CONTEO DE TRÁNSITO
|  |  |  | Start Time | Clase 1 | Clase 2 | Clase 3 | Clase 4 | Clase 5 | Total
[5 empty] | Bicicletas-Motos | Livianos-PickUp | Camion C2+ | Camion C2,C3,C4,BUS | Camion T3-S2 y Mayores
|  |  |  | 18:00 | 23 | 24 | 1 | 3 | 0 | 51
|  |  |  | 19:00 | 12 | 25 | 2 | 2 | 0 | 41
|  |  |  | 20:00 | 11 | 26 | 2 | 2 | 0 | 41
|  |  |  | 21:00 | 7 | 19 | 2 | 0 | 1 | 29
|  |  |  | 22:00 | 1 | 22 | 3 | 0 | 0 | 26
|  |  |  | 23:00 | 2 | 12 | 4 | 0 | 0 | 18
|  |  |  | 02/10/15 | 0 | 3 | 1 | 0 | 0 | 4
|  |  |  | 01:00 | 0 | 4 | 0 | 0 | 0 | 4
|  |  |  | 02:00 | 0 | 0 | 0 | 0 | 0 | 0
|  |  |  | 03:00 | 2 | 12 | 2 | 1 | 0 | 17
|  |  |  | 04:00 | 2 | 6 | 2 | 0 | 0 | 10
|  |  |  | 05:00 | 2 | 19 | 5 | 0 | 0 | 26
|  |  |  | 06:00 | 11 | 97 | 5 | 0 | 0 | 113
|  |  |  | 07:00 | 12 | 79 | 5 | 1 | 0 | 97
|  |  |  | 08:00 | 6 | 68 | 4 | 1 | 0 | 79
|  |  |  | 09:00 | 10 | 90 | 6 | 0 | 2 | 108
|  |  |  | 10:00 | 7 | 65 | 4 | 0 | 0 | 76
|  |  |  | 11:00 | 7 | 72 | 8 | 0 | 0 | 87
|  |  |  | 12 p.m. | 9 | 86 | 6 | 2 | 0 | 103
|  |  |  | 13:00 | 6 | 74 | 10 | 2 | 1 | 93
|  |  |  | 14:00 | 7 | 84 | 9 | 0 | 0 | 100
|  |  |  | 15:00 | 8 | 81 | 12 | 1 | 0 | 102
|  |  |  | Total | 145 | 968 | 93 | 15 | 4 | 1225
|  |  |  | Porcentaje | 11.84% | 79.02% | 7.592% | 1.224% | 0.3265%
|  |  |  | TPD/TPDA | [5 empty] | 1388
GRANULAR
SUELO

## DCP
SAN ISIDRO
DATOS DE CAMPO
N° Golpes | Lectura | Acumulado
0 | 27 | 0
3 | 94 | 67
2 | 123 | 96
1 | 138 | 111
1 | 147 | 120
1 | 159 | 132
1 | 172 | 145
1 | 188 | 161
2 | 211 | 184
2 | 231 | 204
2 | 265 | 238
1 | 283 | 256
1 | 302 | 275
1 | 327 | 300
1 | 356 | 329
1 | 383 | 356
1 | 411 | 384
1 | 435 | 408
1 | 466 | 439
1 | 496 | 469
1 | 534 | 507
1 | 576 | 549
1 | 634 | 607
1 | 688 | 661
1 | 732 | 705 | Los resultados muestran que existe una clara diferencia entre la capacidad de soporte de la primera capa de material granular mezclado con suelo y la capa inferior de suelo cohesivo. El valor de CBR de la capa granular es superior a 6% con picos de hasta 20%. El suelo presenta valores mínimos de 3% y en promedio de un 5%, lo cual es esperable de un suelo de este tipo. La capacidad de soporte en psf (libras por pie cuadrado) varia entre 2500-3000psf en la capa granular y entre 1200-1800psf.
1 | 769 | 742
1 | 808 | 781
GRANULAR
SUELO

## Conteo Transito
Start Time | Clase 1 | Clase 2 | Clase 3 | Clase 4 | Clase 5 | Total
| Bicicletas-Motos | Livianos-PickUp | Camion C2+ | Camion C2,C3,C4,BUS | Camion T3-S2 y Mayores
18:00 | 23 | 24 | 1 | 3 | 0 | 51
19:00 | 12 | 25 | 2 | 2 | 0 | 41
20:00 | 11 | 26 | 2 | 2 | 0 | 41
21:00 | 7 | 19 | 2 | 0 | 1 | 29
22:00 | 1 | 22 | 3 | 0 | 0 | 26
23:00 | 2 | 12 | 4 | 0 | 0 | 18
02/10/15 | 0 | 3 | 1 | 0 | 0 | 4
01:00 | 0 | 4 | 0 | 0 | 0 | 4
02:00 | 0 | 0 | 0 | 0 | 0 | 0
03:00 | 2 | 12 | 2 | 1 | 0 | 17
04:00 | 2 | 6 | 2 | 0 | 0 | 10
05:00 | 2 | 19 | 5 | 0 | 0 | 26
06:00 | 11 | 97 | 5 | 0 | 0 | 113
07:00 | 12 | 79 | 5 | 1 | 0 | 97
08:00 | 6 | 68 | 4 | 1 | 0 | 79
09:00 | 10 | 90 | 6 | 0 | 2 | 108
10:00 | 7 | 65 | 4 | 0 | 0 | 76
11:00 | 7 | 72 | 8 | 0 | 0 | 87
12 p.m. | 9 | 86 | 6 | 2 | 0 | 103
13:00 | 6 | 74 | 10 | 2 | 1 | 93
14:00 | 7 | 84 | 9 | 0 | 0 | 100
15:00 | 8 | 81 | 12 | 1 | 0 | 102
Total | 145 | 968 | 93 | 15 | 4 | 1225
Porcentaje | 11.84% | 79.02% | 7.592% | 1.224% | 0.3265%
TPD/TPDA | [5 empty] | 1388